## Лист1
Приложение 1.3
СПЕЦИФИКАЦИЯ
ЛОТ | Поставка металлопроката ( проволока оцинкованная , катанка 6,5)
№ п.п. | Наименование товара | Описание | Eд.изм | Количество |  |  |  |  | Цена за единицу измерения без НДС, включая стоимость тары и доставку, рубли РФ | Сумма без НДС, включая стоимость тары и доставку, рубли РФ | Сумма в том числе НДС, включая стоимость тары и доставку, рубли РФ | Адрес поставки
|  |  |  | I кв. | II кв. | III кв. | IV кв. | Итого
1 | 2 | 3 | 4 | 5 | 6 | 7 | 8 | 9 | 10 | 11 | 12 | 13
1 | КАТАНКА 6,5 | Катанка d -6,5 горячекатаная применяется для увязки столба и приставки при строительстве воздушных линий связи. Катанку изготавляют в соответствии с требованиями настоящего стандарта по технологическому регламенту, утвержденному в установленном порядкее. Катанку изготавливают гладкой из арматурной стали класса A-I (A240).Предельные отклонения диаметра гладких профилей должны соответствовать ГОСТ 2590-88 для обычной точности прокатки.Марка стали Ст3кп, Ст3пс, Ст3сп .Химический состав арматурной углердистой стали должен соответствовать ГОСТ 380-88,Механические требования испытание на изгиб и в холодном состоянии составляет 180С . На поверхности катанки не должно быть раскатанных трещин, прокатных плен, закатов, усов и раскатанных загрязнений. Не допускаются отпечатки, рябизна, раскатанные пузыри и риски, отдельные мелкие плены, выводящие размеры катанки за предельные отклонения по диаметру.Катанку изготовляют в мотках, состоящих из одного непрерывного отрезка. Витки катанки в мотках должны быть уложены без перепутывания .Каждая партия сопровождается документом о качестве. | т | 0 | 0.05 | 0.01 | 0 | 0.06 | 30000 | 1800 | 2124 | г Уфа, ул. Каспийская 14 ; Иксанова Ф.С. 89053527779;
2 | ПРОВОЛОКА ОЦИНКОВ 3ММ | Проволока оцинкованная термообработанная применяется для подвешевания телефонного кабеля на опорах и стойках. Проволока диаметром 3 мм, термически обработанная, повышенной точности, светлая: проволока 3 О1Ц ГОСТ 3282-74 Проволока должна изготовлятьсся в соответствии с требованиями настоящего стандарта по технологическому регламенту, утвержденному в установленном порядке, из катанки класса II по ОСТ-14-15-193-86 или другой нормативно-технической документации. Допускается изготовление проволоки из низоуглеродистых марок стали СТ1ЮПС и катанки по ГОСТ 4231-70. Механические свойства проволоки должны соответствовать диаметру 3 проволоки Временное сопротивление разрыву, Н/мм2 (кгс/мм2), для проволоки термически обработанной с покрытием должно составлять340-350 , Относительное удлинение не менее 18% , для термически обработанной проволоки с покрытием .На поверхности оцинкованной проволоки не должно быть мест, не покрытых цинком, черных пятен. Допускаются отдельные наплывы цинка, величина которых не должна быть более половины предельного отклонения от фактического диаметра проволоки .регламентированным относительным удлинением. Цинковое покрытие должно быть прочным и не должно растрескиваться и отслаиваться при спиральной навивке проволоки. Проволока должна изготовляться в мотках или на катушках. Намотка проволоки должна производиться правильными рядами без перепутывания витков и обеспечивать свободное сматывание проволоки с катушек и мотков. Допускаются мотки проволоки в бухты по 80-100 кг, с биркой завода изготовителя условное обозначение проволоки , массу нетто партии . Наличие сертификатов качества. | т | 0 | 0.03 | 0.03 | 0 | 0.06 | 40000 | 2400 | 2832 | г Уфа, ул. Каспийская 14 ; Иксанова Ф.С. 89053527779;
3 | ПРОВОЛОКА ОЦИНКОВ. 4ММ (ПСО-4) | Проволока оцинкованная термообработанная применяется для подвешевания телефонного кабеля на опорах и стойках. Проволока диаметром 4 мм, термически обработанная, повышенной точности, светлая: проволока d-4 О1Ц ГОСТ 3282-74 Проволока должна изготовлятьься в соответствии с требованиями настоящего стандарта по технологическому регламенту, утвержденному в установленном порядке, из катанки класса II по ОСТ-14-15-193-86 или другой нормативно-технической документации. Допускается изготовление проволоки из никоуглеродистых марок стали Ст1ЮПС и катанки по ГОСТ 4231-70. Механические свойства проволоки должны соответствовать диаметру 4 проволоки Временное сопротивление разрыву, Н/мм2 (кгс/мм2), для проволоки термически обработанной с покрытием должно составлять 340-350 , Относительное удлинение не менее 18-20% , для термически обработанной проволоки с покрытием .На поверхности оцинкованной проволоки не должно быть мест, не покрытых цинком, черных пятен. Допускаются отдельные наплывы цинка, величина которых не должна быть более половины предельного отклонения от фактического диаметра проволоки .регламентированным относительным удлинением. Цинковое покрытие должно быть прочным и не должно растрескиваться и отслаиваться при спиральной навивке проволоки. Проволокадолжна изготовляться в мотках или на катушках. Намотка проволоки должна производиться правильными рядами без перепутывания витков и обеспечивать свободное сматывание проволоки с катушек и мотков. Допускаются мотки проволоки в бухты по 80-100 кг, с биркой завода изготовителя условное обозначение проволоки , массу нетто партии . Наличие сертификатов качества. | т | 0.15 | 0 | 0 | 0 | 0.15 | 40000 | 6000 | 7080 | г Уфа, ул. Каспийская 14 ; Иксанова Ф.С. 89053527779;
[10 empty] | 10200 | 12036
Предельная сумма лота составляет: 12036 руб. с НДС.
Объем может быть изменен на 30% без изменения стоимости единицы
Требуемые сроки поставки: |  | март 2014 г., июнь 204 г., сентябрь 2014 г.
Транспортировка товара: |  | Транспортировка товара осуществляется автомобильным транспортом за счет Поставщика.
Гарантийные обязательства |  | не менее 12 месяцев
Инициатор закупки: |  | Шиц Д.В тел 8/347/221-55-97
Контактное лицо по тех. Вопросам |  | Ахметзянова В Ф . Тел 8/347/
Мухамадеев Алексей Викторович
тел. | (347)221-55-87